## 3.1 Elements de la chaussure
Eléments composant la chaussure
La chaussure peut se décomposer en trois éléments distincts: La tige, Partie supérieure de la chaussure, destinée à habiller et à protéger le dessus du pied et éventuellement la jambe, la première de montage (souvent recouverte d'une première de propreté) qui est l'élément sur lequel on fixe la tige et pour la mettre en volume, la semelle qui est la partie résistante en cuir, en bois, en caoutchouc, etc., qui forme le dessous de la chaussure et qui se trouve en contact avec le sol. Pour créer, assembler et mettre en forme ces trois éléments il faut créer un élément supplémentaire : La forme, une pièce représentant le volume du pied.
La forme | La tige | La première de montage | La première de propreté ' | La semelle
Le volume de la forme se rapproche de celui du pied et intègre également l'allure que les créateurs veulent donner à la chaussure. La forme va dans un premier temps servir de base au patronnage de la tige et dans un second temps servir à la mise en forme de la chaussure, c'est autour d'elle que sera fixé la tige avec la première de montage, lors de cette étape et dans un optique de production les formes selont produites en masse. Il n'existe pas vraiment de corrélation entre le nombre de chaussures produites et le nombre de forme produite : on peut produire 1000 chaussures avec 200 formes et 4000 chaussures avec 200 formes aussi, ça dépend de la cadence de production, des moyens, de la taille des usines etc... Les formes peuvent être composées de différents matériaux : en bois, matériau facilement maléable mais avec peu de stabilité dimensionelle dans le temps, en plastique comme le polyéthylène haute-densité (PEHD) majoritairement utilisé en production car matériau stable, dur, insensible aux solvants et recyclable et en métal, alliage d'alluminium précisement pour les chaussure nécessitant des process chauffant à haute température (avec caoutchouc par exemple), la fabrication de ce type de forme est plus complexe et plus couteuse, elles sont obtenues par usinage ou fonderie. | La tige englobe l'ensemble des matériaux qui habillent le dessus du pied, la nature de ces matériaux dépendent de l'utilisation finale du consommateur, la composition des tiges pour chaussure de sécurité est réglementée, elle doit réponde à un cahier des charges spécifique pour les chaussures de sport et pour les produits mode la composition sont très variables en fonction des exigences esthétiques des créateurs. La tige est constitué de 3 parties : le dessus, pièces visibles depuis l'exterieur, la doublure, pièces en contact avec le pied et les renforts, pièces insérées entre le dessus et la doublure. Les renforts peuvent être de plusieurs types, on distingue les renforts de volume servant à conserver la forme donnée à la chaussure lors de la mise en forme, les renforts de matière servant à limiter le vieillissement de la chaussure et les renforts mécaniques permettant notamment une bonne réponse de la chaussure aux sollicitations diverses. | C'es l'élement sur lequel on fixe la tige par collage ou couture pour la mettre en volume autour de la forme, souvent invisible car souvent recouvert par une "première de propreté" qui est en contact avec le dessous du pied. On distingue plusieurs matériaux utilisé pour cet éléments, les matériaux cellulosiques et textiles, le cuir ou encore pour le cas des chaussures de sport des matériaux techniques comme le polypropylene (PP). Une pièce rigide fixée le long de la voute plantaire est parfois ajouté à la première de montage, on appelle cette élement un cambrion, il peut être composé d'acier, de bois ou de plastique rigide et apporte un bon maintien du pied. | Element en contact direct avec le pied ou la chaussette, par-dessus la première de montage. Il peut être en cuir ou en matériau textile et peuvent être collés sur des mousses ou non-tissés. | Element constituant le dessous de la chaussure, pouvant être lui-même composé de plusieurs parties : la trépointe, bande souple, souevtn en cuir, fixée tout autour d'une chaussure et faisant la liaison entre la semelle et la tige, et qui sert à faire la liaison entre la première et la tige d'une part, et le semelage d'autre part, la semelle d'usure ou extérieure, élément en contact avec le sol dont la composition dépend en fonction de l'activité prévue pour la chaussure (cuir ou élastomère) et le talon constitué de l'estampe et le bonbout, feuille de cuir d'élastomère ou de tout autre matériau placée sous le talon pour servir de couche d'usure au contact du sol. Pour le cas spécifique des chaussures de sport, on peut retrouver la présence d'une semelle intercalaire, assuarant le confort et l'amorti. Dans le cas de talon pour femme type escarpins le talon sera souvent composé de matières plastiques dure et résitantes aux chocs et compression, tels que l'ABS ou le polystyrène.

## 3.2 Fabrication soudé
Fabrication de la chaussure
| Fabrication de la tige | [7 empty] | Montage-fabrication | [15 empty] | Finition : Intégration d'éléments améliorant confort et hygiène
| La coupe | La refente ' | La parage | Le traçage | Le rempliage ' | La pose des renforts de matière | L'assemblage des doublures | Le piquage | Lancement en fabrication | Pose de la première de montage | Conformage | Montage du bout et des flancs | Montage de l'emboîtage et des cambrures | Arrachage des agrafes de fixation ' | Stabilisation de la tige sur forme ' | Verrage des prises de montage | Cardage des prises de montage | Encollage | Réactivation | Affichage-pressage | Sortie de forme | Clouage des talons ' | Rafraîchissage | Finitions des semelles | Pose de la première de propreté | Bichonnage | Contrôle en fin de fabrication | Mise en boite
| Les patrons réalisés pour chaques pièces de la tige sont mobilisés pour obtenir par découpe les différents élements de la tige, soit par découpe manuelle à l'aide d'un tranchet selon le patron, soit via des emportes pièces réalisées sur la base des patrons et impliquant une découpe par presse. Ou encore, lors de l'utilisation de patrons numériques, les opérations de découpe peuvent s'effectuer de façon automatisés via des machines numériques de découpe (jet d'eau, couteau vibrant, laser etc.). Cette étape doit être opérée par qqn qui à l'expérience des matières, surtout pour le cuir et qui saura optimiser la découpe via un bon placement des différents éléments à découper sur la matière, pour obtenir une bonne qualité, économiser de la matière et la vitesse de découpe. | Pour les éléments en cuir, une refente est parfois nécessaire pour obtenir un cuir plus fin et d'une épaisseur homogène sur toute la pièce. | Les bords de chaque pièces sont affinés dans leur épaisseur à l'aide d'un biseau, cette étape est nécessaire pour éviter que le superposition des pièces de la tige une fois assemblées entrainent des surépaisseurs et donc un inconfort pour le consommateur. | Un tracé est réalisé à l'aide d'un crayon afin de guider les opérations ultérieur de piquage. Cette étape peut arriver plus en amont de la chaine de production, notamment lors de la découpe via des emporte pièces, pouvant être dotés de pointes qui entraine une perforation du cuir stratégique et créent ainsi des repères pour le piquage. | Les bords des différents élements peuvent être repliés sur eux-mêmes par collage, ce qui permet d'obtenir un visuel plus propre. | Application de diverses matières comme des textiles, du cuir ou autres matériaux synthétiques à des endroits stratégiques pour renforcer les parties de l atige les plus sollicités lors de la phase d'utilisation de la chaussure. | Assemblage par piqures ou soudure par collage, des différents élements de doublure de la chaussure. | Ensemble des opérations qui consistent à assembler par piqûre les diverses pièces d'une tige. On distingue deux type de piqûres, celles réalisées à plat et celle réalisées en forme. Cette étape implique l'utilisation d'une grande variété de machines à coudre. Pour les grandes séries un piquage automatique peut-être mis en place mais technologies assez couteuses. La longueur de cette opération de piquage est assez variable entre 10 à 120 minutes de travail selon le modèle de chaussure, mais elle représente en générale l'étape la plus longue et la plus couteuse en terme de main d'oeuvre. | Rassemblement de tous les éléments constitutifs de la chaussure finale dans l'odre d'assemblage final afin de lancer la production | Positionnement de la première de montage sous la forme et fixation tempoeraire de celle-ci à l'aide d'aggrafes ou d'adhésifs. | Insertions des contreforts par collage entre le dessus et la doublure de la tige. | La tige est humudifiée, réchauffée et positionnée sur la forme, à l'aide d'une machine de montage la tige est mise en tension autour de la forme à l'aide de pinces de tirages qui tire la matière et la retourne sur le dessous de la forme, cecic forme les marges de montage. Il est appliqué en parallèle de la colle thermocollante sur la première de montage qui sera mise en contact et préssée sur les marges de montage. A ce stade la tige et la première de montage sont fixé ensemble autour du bout avant de la forme. | La tige est humudifiée, réchauffée et positionnée sur la forme, à l'aide d'une machine de montage la tige est mise en tension autour de la forme à l'aide de pinces de tirages qui tire la matière et la retourne sur le dessous de la forme, cecic forme les marges de montage. Il est appliqué en parallèle de la colle thermocollante sur la première de montage qui sera mise en contact et préssée sur les marges de montage. A ce stade la tige et la première de montage sont fixé ensemble autour du bout arrière de la forme, pour cette étape certaines variantes peuvent être observées : l'emboitage est cloué à l'aide de semences et les cambrures peuvent être semencées ou agrafées pour plus de solifdités. | Arrachage des aggrafes de fixation de la première de montage à l'aide d'un outil manuel. | A ce stade de la fabrication, on obtient la configuration volumique finale de la tige, pour stabiliser cette configuration on passe par une étape de "viellissement" ou la tige et première de montage sur forme sont chauffer dans un four, une étape facultative de repassage peut également être opérée pour éliminer certains plis sur la tige. | Elimination de toutes les surépaisseurs sur la première de montage par frottements de celles-ci sur une bande abrasives | Elimination en surface de toutes les parties lisses de la prise de montage (point de jonction entre la première de montage et les parties extérieurs de la tige positionnées sur le dessous de la forme), à l'aide d'une bande abrasive ou carde de manière à faciliter la pénétration de la colle dans le matériau et faciliter les étapes de montage ultérieures. | En fonction du matériau de la semelles, des étapes de préparation sont nécessaire avant l'étape d'encollage (abrasion, dégraissage, etc.). Un ou plusieurs films de colle sont appliqués sur les semelles et tiges+première de montage. Différents types de colles peuvent être employés mais la plus répandue est la colle polyuréthane (PU) | Montée en température au niveau des films de colles des deux support à assembler, la semelle et la tige+première de montage | Mise en contact de la semelle et de la tige + première de montage puis pression à l'aide d'une machine, presses et force de pression adaptées aux types de chaussures produites. A l'issue de cette étape la semelle, la première de montage et la tige seront définitivement collées et assemblées. | Stabilisation de la chaussure par refroidissement, temps d'attente ou passage par des tunnels réfrigérants. Une fois la chaussure stabilisé, la forme est retirée. | Un fois la forme retirée, on peut ajouter un talon à la chaussure par clouage à l'aide d'une machine spécifique munie d'un pied cloueur | Elimination des bande de doublure excédentaire à l'aide d'une machine à rafraichir | Pour certaines semelles en cuir les parties débordantes sont éliminées par fraisage | Fixation par collage de la première de propreté sur la première de montage à l'intérieur de la chaussure avec ajout d'une mousse de confort au niveau du talon. Dans le cas de certaines chaussures avec tiges fermés, notamment des chaussures de sport, la première de propreté n'est pas fixée et reste amovible. | Ensemble d'opérations visant à embellir la chaussure finale, telles que le nettoyage, le cirage, insertion de papiers de rembourrage etc. | Contrôle de la chaussure pour deceler des défauts liés à la symétrie pied droit/pied gauche, à l'aspect des matériaux à dessus et à la fabrication dans son ensemble. Les performances de la chaussures sont validés lors de test plus poussés, réalisé en laboratoire (cf. Contrôle qualité) | Les chaussures sont transportées dans des boites en cartons, avec papiers de soie pour protection suppélmentaires et parfois embauchoirs pour maintenir la chaussure en forme
Machines impliquées
Intrants impliqués
Vecteur(s) énergétique(s) impliqué(s)

## 3.3 Autres fabrications
Il existe beaucoup d'autres procédés de fabrication autres que la fabrication soudé, parfois spécifique à un type de chaussure spécifique
| Cousu Blake | Injecté | Vulcanisé | Cousu Goodyear | Cousu Norvégien | Cousu sandalette | Cousu San Crispino | California | Cousu retourné | Mocassin
| Fabrication complémentaire consistant à ajouter à une chaussure soudé une couture reliant par-dessous la tige, première de montage et semelle. | Fabrication impliquant un assemblage de la tige et de la première de montage via une couture dites Strobel, permettant la mise en volume de la tige. L'assemblage est ensuite mis en forme, la base de la chaussure introduite dans un moule creux dans lequel on introduit la matière consituant la futur semelle, chauffée et fluidifiée (PVC, caoutchouc ou autres polymères). Méthode adapté pour les grandes séries, rapide et économique mais nécessite des gros investissements pour les machines. | Collage sur la tige et première de montage assemblées des pièces en caoutchouc cru avec une colle latex, puis fixation par vulcanisation dans un four autoclave (pression + haute temprétaure) du caoutchouc constituant la semelle. Technique utilisée pour les bottes en caoutchouc et quelques paires emblématiques (converses). | Assemblage des différents éléments constitutifs d'une chaussure à l'aide de deux coutures spécifiques, selon cette méthode la première de montage présentera une languette perpendiculaire à la surface du dessous de pieds, sur laquelle sera relié lors de la première couture la trépointe et la tige de la chaussure. La deuxième couture, appelée couture petits points relie la trépointe et la semelle. Ces coutures se font à la main ou à l'aide d'une machine. | Même méthode de fabrication que la méthode Goodyear mais le positionnement de la trépointe lors de la première couture est différent, ceci apportant une meilleur étrancheitée à la chaussure finale. | La tige est cousue sur la première de montage avec les pourtour de la tige orientés vers l'exterieur de la chaussure, la couture est visible de l'extérieur. La première de montage est ensuite collée à la semelle. | Même principe que le cousue sandalette mais ici la tige borde la première de montage sur son pourtour. | Sont fixées par couture sur la première de montage la tige ainsi qu'une bande d'enrobage extérieure. Une semelle intercalaire est collée sur la première de montage et la bande d'enrobage est également rabattue sur cette semelle intermédiaire. Une semelle est collée sous la semelle intercalaire et à la bande d'enrobage rabattue sous la semelle intercalaire sur les bords extérieurs de la chaussure. | Assemblage par couture de la tige et première de montage sur la semelle, à l'envers. L'article est retournée uenf ois la couture terminée. Pour les articles chaussant comme des chaussons de danse ou des pantoufles. | Ce mode de fabrication ne nécessite pas de première de montage, la tige est directement assemblée avec la semelle et en contact avec le dessous du pied, les deux coté de la tige sont remontés sur les côtés et enveloppe de part et d'autre les côtés du pieds, elles sont assemblées par couture sur une pièrec plate sur le dessus du pieds, appelé plateau. La semelle et la tige peuvent être assemblée avec la méthode soudé, ou cousue de part en part selon la méthode cousu blake ou encore selon la méthode injecté.
Machines impliquées | Machine Cousu Blake |  | Four autoclaves | Mains ou Machines à coudre | Mains ou Machines à coudre |  |  |  | Machines à coudre | Machines à coudre
Intrants impliqués
Vecteur(s) énergétique(s) impliqué(s)